## Лист1
Теоретический вес горячедеформированных (г/д) бесшовных труб (ГОСТ 8732-78 и ГОСТ 8731-74) | [11 empty] | Теоретический вес холоднодеформированных (х/д) бесшовных труб (ГОСТ 8734-75 и ГОСТ 8733-74)
Наружный диаметр (мм) | Толщина стенки (мм) | Вес 1 мп (кг) | Метров в тонне | Наружный диаметр (мм) | Толщина стенки (мм) | Вес 1 мп (кг) | Метров в тонне | Наружный диаметр (мм) | Толщина стенки (мм) | Вес 1 мп (кг) | Метров в тонне | Наружный диаметр (мм) | Толщина стенки (мм) | Вес 1 мп (кг) | Метров в тонне | Наружный диаметр (мм) | Толщина стенки (мм) | Вес 1 мп (кг) | Метров в тонне | Наружный диаметр (мм) | Толщина стенки (мм) | Вес 1 мп (кг) | Метров в тонне
20* | 2.5 | 1.08 | 926.8 | 102 | 3.5 | 8.5 | 117.6 | 203 | 6 | 29.15 | 34.3 | 6 | 1.6 | 0.174 | 5759.8 | 36 | 3 | 2.441 | 409.6 | 73 | 6 | 9.914 | 100.9
| 2.6 | 1.12 | 896.3 |  | 4 | 9.67 | 103.4 |  | 7 | 33.84 | 29.6 |  | 1.8 | 0.186 | 5363.6 |  | 3.2 | 2.588 | 386.3 |  | 6.5 | 10.66 | 93.8
| 2.8 | 1.19 | 842 |  | 4.5 | 10.82 | 92.4 |  | 8 | 38.47 | 26 | 7 | 1.6 | 0.213 | 4693.2 |  | 3.5 | 2.805 | 356.5 |  | 7 | 11.394 | 87.8
| 3 | 1.26 | 795.1 |  | 5 | 11.96 | 83.6 |  | 8.5 | 40.77 | 24.5 |  | 1.8 | 0.231 | 4332.2 |  | 4 | 3.157 | 316.8 |  | 7.5 | 12.115 | 82.5
| 3.2 | 1.33 | 754.3 |  | 5.5 | 13.09 | 76.4 |  | 9 | 43.06 | 23.2 | 8 | 1.6 | 0.253 | 3959.9 |  | 4.5 | 3.496 | 286.1 |  | 8 | 12.824 | 78
| 3.5 | 1.42 | 702.1 |  | 6 | 14.21 | 70.4 |  | 9.5 | 45.33 | 22.1 |  | 1.8 | 0.275 | 3633.4 |  | 5 | 3.823 | 261.6 |  | 8.5 | 13.521 | 74
| 4 | 1.58 | 633.6 |  | 7 | 16.4 | 61 |  | 10 | 47.6 | 21 | 9 | 1.6 | 0.292 | 3424.7 |  | 5.5 | 4.137 | 241.7 |  | 9 | 14.205 | 70.4
25* | 2.5 | 1.39 | 720.9 |  | 8 | 18.55 | 53.9 |  | 11 | 52.09 | 19.2 |  | 1.8 | 0.32 | 3128.8 |  | 6 | 4.439 | 225.3 |  | 9.5 | 14.877 | 67.2
| 2.6 | 1.44 | 696.2 |  | 8.5 | 19.6 | 51 |  | 12 | 56.52 | 17.7 | 10 | 1.6 | 0.331 | 3017 | 38 | 3.2 | 2.746 | 364.1 |  | 10 | 15.537 | 64.4
| 2.8 | 1.53 | 652.3 |  | 9 | 20.64 | 48.4 |  | 13 | 60.91 | 16.4 |  | 1.8 | 0.364 | 2747.2 |  | 3.5 | 2.978 | 335.8 |  | 11 | 16.819 | 59.5
| 3 | 1.63 | 614.4 |  | 9.5 | 21.67 | 46.1 |  | 14 | 65.25 | 15.3 | 11 | 1.6 | 0.371 | 2696.1 |  | 4 | 3.354 | 298.2 |  | 12 | 18.052 | 55.4
| 3.2 | 1.72 | 581.3 |  | 10 | 22.69 | 44.1 |  | 15 | 69.55 | 14.4 |  | 1.8 | 0.408 | 2448.6 |  | 4.5 | 3.718 | 269 | 75 | 6.5 | 10.981 | 91.1
| 3.5 | 1.86 | 538.9 |  | 11 | 24.69 | 40.5 | 219 | 6 | 31.52 | 31.7 | 12 | 1.6 | 0.41 | 2436.8 |  | 5 | 4.069 | 245.8 |  | 7 | 11.739 | 85.2
| 4 | 2.07 | 482.7 |  | 12 | 26.63 | 37.5 |  | 7 | 36.6 | 27.3 |  | 1.8 | 0.453 | 2208.6 |  | 5.5 | 4.408 | 226.8 |  | 7.5 | 12.485 | 80.1
| 4.5 | 2.28 | 439.6 | 108 | 4 | 10.26 | 97.5 |  | 8 | 41.63 | 24 |  | 2 | 0.493 | 2027.5 |  | 6 | 4.735 | 211.2 |  | 8 | 13.219 | 75.7
| 5 | 2.47 | 405.5 |  | 4.5 | 11.49 | 87.1 |  | 8.5 | 44.13 | 22.7 | 13 | 1.6 | 0.45 | 2223.1 | 40 | 3.2 | 2.904 | 344.3 |  | 8.5 | 13.94 | 71.7
28 | 2.5 | 1.57 | 636.1 |  | 5 | 12.7 | 78.7 |  | 9 | 46.61 | 21.5 |  | 1.8 | 0.497 | 2011.4 |  | 3.5 | 3.151 | 317.4 |  | 9 | 14.649 | 68.3
| 2.6 | 1.63 | 614 |  | 5.5 | 13.9 | 71.9 |  | 9.5 | 49.08 | 20.4 |  | 2 | 0.543 | 1843.1 |  | 4 | 3.551 | 281.6 |  | 9.5 | 15.346 | 65.2
| 2.8 | 1.74 | 574.7 |  | 6 | 15.09 | 66.3 |  | 10 | 51.54 | 19.4 | 14 | 1.6 | 0.489 | 2043.8 |  | 4.5 | 3.94 | 253.8 |  | 10 | 16.03 | 62.4
| 3 | 1.85 | 540.7 |  | 7 | 17.44 | 57.4 |  | 11 | 56.43 | 17.7 |  | 1.8 | 0.542 | 1846.5 |  | 5 | 4.316 | 231.7 |  | 11 | 17.362 | 57.6
| 3.2 | 1.96 | 511 |  | 8 | 19.73 | 50.7 |  | 12 | 61.26 | 16.3 |  | 2 | 0.592 | 1689.5 |  | 5.5 | 4.68 | 213.7 |  | 12 | 18.644 | 53.6
| 3.5 | 2.11 | 472.9 |  | 8.5 | 20.86 | 47.9 |  | 13 | 66.04 | 15.1 |  | 2.2 | 0.64 | 1562 |  | 6 | 5.031 | 198.8 | 76 | 6.5 | 11.141 | 89.8
| 4 | 2.37 | 422.4 |  | 9 | 21.97 | 45.5 |  | 14 | 70.78 | 14.1 | 15 | 1.6 | 0.529 | 1891.3 |  | 6.5 | 5.37 | 186.2 |  | 7 | 11.912 | 84
| 4.5 | 2.61 | 383.4 |  | 9.5 | 23.08 | 43.3 |  | 15 | 75.46 | 13.3 |  | 1.8 | 0.586 | 1706.6 | 42 | 3.5 | 3.323 | 300.9 |  | 7.5 | 12.67 | 78.9
| 5 | 2.84 | 352.6 |  | 10 | 24.17 | 41.4 | 245 | 7 | 41.09 | 24.3 |  | 2 | 0.641 | 1559.6 |  | 4 | 3.749 | 266.8 |  | 8 | 13.416 | 74.5
30 | 2.5 | 1.7 | 589.8 |  | 11 | 26.31 | 38 |  | 8 | 46.76 | 21.4 |  | 2.2 | 0.694 | 1440 |  | 4.5 | 4.162 | 240.3 |  | 8.5 | 14.15 | 70.7
| 2.6 | 1.76 | 569.2 |  | 12 | 28.41 | 35.2 |  | 8.5 | 49.58 | 20.2 |  | 2.5 | 0.771 | 1297.6 |  | 5 | 4.562 | 219.2 |  | 9 | 14.871 | 67.2
| 2.8 | 1.88 | 532.4 | 114 | 4 | 10.85 | 92.2 |  | 9 | 52.38 | 19.1 | 16 | 1.6 | 0.568 | 1759.9 |  | 5.5 | 4.951 | 202 |  | 9.5 | 15.58 | 64.2
| 3 | 2 | 500.6 |  | 4.5 | 12.15 | 82.3 |  | 9.5 | 55.17 | 18.1 |  | 1.8 | 0.63 | 1586.4 |  | 6 | 5.327 | 187.7 |  | 10 | 16.277 | 61.4
| 3.2 | 2.11 | 472.8 |  | 5 | 13.44 | 74.4 |  | 10 | 57.95 | 17.3 |  | 2 | 0.691 | 1448.2 |  | 6.5 | 5.691 | 175.7 |  | 11 | 17.633 | 56.7
| 3.5 | 2.29 | 437.2 |  | 5.5 | 14.72 | 67.9 |  | 11 | 63.48 | 15.8 |  | 2.2 | 0.749 | 1335.6 |  | 7 | 6.042 | 165.5 |  | 12 | 18.94 | 52.8
| 4 | 2.56 | 389.9 |  | 6 | 15.98 | 62.6 |  | 12 | 68.95 | 14.5 |  | 2.5 | 0.832 | 1201.5 | 45 | 4 | 4.044 | 247.3 | 80 | 7 | 12.602 | 79.4
| 4.5 | 2.83 | 353.4 |  | 7 | 18.47 | 54.1 |  | 13 | 74.38 | 13.4 | 17 | 1.6 | 0.608 | 1645.7 |  | 4.5 | 4.495 | 222.5 |  | 7.5 | 13.41 | 74.6
| 5 | 3.08 | 324.4 |  | 8 | 20.91 | 47.8 |  | 14 | 79.76 | 12.5 |  | 1.8 | 0.675 | 1482.1 |  | 5 | 4.932 | 202.7 |  | 8 | 14.205 | 70.4
| 5.5 | 3.32 | 300.9 |  | 8.5 | 22.12 | 45.2 |  | 15 | 85.08 | 11.8 |  | 2 | 0.74 | 1351.6 |  | 5.5 | 5.358 | 186.6 |  | 8.5 | 14.988 | 66.7
| 6 | 3.55 | 281.6 |  | 9 | 23.31 | 42.9 |  | 16 | 90.36 | 11.1 |  | 2.2 | 0.803 | 1245.4 |  | 6 | 5.771 | 173.3 |  | 9 | 15.759 | 63.5
| 7 | 3.97 | 251.9 |  | 9.5 | 24.48 | 40.8 | 273 | 7 | 45.92 | 21.8 |  | 2.5 | 0.894 | 1118.6 |  | 6.5 | 6.172 | 162 |  | 9.5 | 16.517 | 60.5
| 8 | 4.34 | 230.4 |  | 10 | 25.65 | 39 |  | 8 | 52.28 | 19.1 |  | 2.8 | 0.981 | 1019.8 |  | 7 | 6.56 | 152.4 |  | 10 | 17.263 | 57.9
32 | 2.5 | 1.82 | 549.8 |  | 11 | 27.94 | 35.8 |  | 8.5 | 55.45 | 18 | 18 | 1.6 | 0.647 | 1545.3 |  | 7.5 | 6.936 | 144.2 |  | 11 | 18.718 | 53.4
| 2.6 | 1.89 | 530.5 |  | 12 | 30.19 | 33.1 |  | 9 | 58.6 | 17.1 |  | 1.8 | 0.719 | 1390.6 | 48 | 4 | 4.34 | 230.4 |  | 12 | 20.124 | 49.7
| 2.8 | 2.02 | 496 | 121 | 4 | 11.54 | 86.6 |  | 9.5 | 61.73 | 16.2 |  | 2 | 0.789 | 1267.2 |  | 4.5 | 4.827 | 207.1 | 83 | 7 | 13.12 | 76.2
| 3 | 2.15 | 466.1 |  | 4.5 | 12.93 | 77.3 |  | 10 | 64.86 | 15.4 |  | 2.2 | 0.857 | 1166.5 |  | 5 | 5.302 | 188.6 |  | 7.5 | 13.965 | 71.6
| 3.2 | 2.27 | 440 |  | 5 | 14.3 | 69.9 |  | 11 | 71.07 | 14.1 |  | 2.5 | 0.956 | 1046.4 |  | 5.5 | 5.765 | 173.5 |  | 8 | 14.797 | 67.6
| 3.5 | 2.46 | 406.5 |  | 5.5 | 15.67 | 63.8 |  | 12 | 77.24 | 12.9 |  | 2.8 | 1.05 | 952.7 |  | 6 | 6.215 | 160.9 |  | 8.5 | 15.617 | 64
| 4 | 2.76 | 362 |  | 6 | 17.02 | 58.8 |  | 13 | 83.36 | 12 |  | 3 | 1.11 | 901.1 |  | 6.5 | 6.652 | 150.3 |  | 9 | 16.425 | 60.9
| 4.5 | 3.05 | 327.7 |  | 7 | 19.68 | 50.8 |  | 14 | 89.42 | 11.2 | 19 | 1.6 | 0.687 | 1456.5 |  | 7 | 7.078 | 141.3 |  | 9.5 | 17.22 | 58.1
| 5 | 3.33 | 300.4 |  | 8 | 22.29 | 44.9 |  | 15 | 95.44 | 10.5 |  | 1.8 | 0.764 | 1309.7 |  | 7.5 | 7.491 | 133.5 |  | 10 | 18.003 | 55.5
35* | 2.5 | 2 | 499.1 |  | 8.5 | 23.58 | 42.4 |  | 16 | 101.41 | 9.9 |  | 2 | 0.838 | 1192.6 |  | 8 | 7.892 | 126.7 |  | 11 | 19.532 | 51.2
| 2.6 | 2.08 | 481.4 |  | 9 | 24.86 | 40.2 | 299 | 8 | 57.41 | 17.4 |  | 2.2 | 0.911 | 1097.1 | 50 | 4.5 | 5.049 | 198 |  | 12 | 21.012 | 47.6
| 2.8 | 2.22 | 449.7 |  | 9.5 | 26.12 | 38.3 |  | 8.5 | 60.9 | 16.4 |  | 2.5 | 1.017 | 983 |  | 5 | 5.549 | 180.2 | 85 | 7 | 13.465 | 74.3
| 3 | 2.37 | 422.4 |  | 10 | 27.37 | 36.5 |  | 9 | 64.37 | 15.5 |  | 2.8 | 1.119 | 893.9 |  | 5.5 | 6.036 | 165.7 |  | 7.5 | 14.334 | 69.8
| 3.2 | 2.51 | 398.5 |  | 11 | 29.84 | 33.5 |  | 9.5 | 67.83 | 14.7 |  | 3 | 1.184 | 844.8 |  | 6 | 6.511 | 153.6 |  | 8 | 15.191 | 65.8
| 3.5 | 2.72 | 367.8 |  | 12 | 32.26 | 31 |  | 10 | 71.27 | 14 | 20 | 1.8 | 0.808 | 1237.8 |  | 6.5 | 6.973 | 143.4 |  | 8.5 | 16.036 | 62.4
| 4 | 3.06 | 327 | 127 | 4 | 12.13 | 82.4 |  | 11 | 78.13 | 12.8 |  | 2 | 0.888 | 1126.4 |  | 7 | 7.423 | 134.7 |  | 9 | 16.868 | 59.3
| 4.5 | 3.38 | 295.4 |  | 4.5 | 13.59 | 73.6 |  | 12 | 84.93 | 11.8 |  | 2.2 | 0.966 | 1035.5 |  | 7.5 | 7.861 | 127.2 |  | 9.5 | 17.688 | 56.5
| 5 | 3.7 | 270.3 |  | 5 | 15.04 | 66.5 |  | 13 | 91.69 | 10.9 |  | 2.5 | 1.079 | 926.8 |  | 8 | 8.286 | 120.7 |  | 10 | 18.496 | 54.1
38 | 2.5 | 2.19 | 456.9 |  | 5.5 | 16.48 | 60.7 |  | 14 | 98.4 | 10.2 |  | 2.8 | 1.188 | 842 | 51 | 4.5 | 5.16 | 193.8 |  | 11 | 20.074 | 49.8
| 2.6 | 2.27 | 440.6 |  | 6 | 17.9 | 55.9 |  | 15 | 105.06 | 9.5 |  | 3 | 1.258 | 795.1 |  | 5 | 5.672 | 176.3 |  | 12 | 21.603 | 46.3
| 2.8 | 2.43 | 411.4 |  | 7 | 20.72 | 48.3 |  | 16 | 111.67 | 9 |  | 3.2 | 1.326 | 754.3 |  | 5.5 | 6.172 | 162 | 89 | 7.5 | 15.074 | 66.3
| 3 | 2.59 | 386.2 |  | 8 | 23.48 | 42.6 | 325 | 8 | 62.54 | 16 | 21 | 1.8 | 0.852 | 1173.3 |  | 6 | 6.659 | 150.2 |  | 8 | 15.981 | 62.6
| 3.2 | 2.75 | 364.1 |  | 8.5 | 24.84 | 40.3 |  | 8.5 | 66.35 | 15.1 |  | 2 | 0.937 | 1067.1 |  | 6.5 | 7.133 | 140.2 |  | 8.5 | 16.875 | 59.3
| 3.5 | 2.98 | 335.8 |  | 9 | 26.19 | 38.2 |  | 9 | 70.14 | 14.3 |  | 2.2 | 1.02 | 980.4 |  | 7 | 7.596 | 131.7 |  | 9 | 17.756 | 56.3
| 4 | 3.35 | 298.2 |  | 9.5 | 27.53 | 36.3 |  | 9.5 | 73.92 | 13.5 |  | 2.5 | 1.141 | 876.7 |  | 7.5 | 8.046 | 124.3 |  | 9.5 | 18.626 | 53.7
| 4.5 | 3.72 | 269 |  | 10 | 28.85 | 34.7 |  | 10 | 77.68 | 12.9 |  | 2.8 | 1.257 | 795.7 |  | 8 | 8.484 | 117.9 |  | 10 | 19.483 | 51.3
| 5 | 4.07 | 245.8 |  | 11 | 31.47 | 31.8 |  | 11 | 85.18 | 11.7 |  | 3 | 1.332 | 750.9 |  | 8.5 | 8.909 | 112.2 |  | 11 | 21.16 | 47.3
40* | 2.5 | 2.31 | 432.5 |  | 12 | 34.03 | 29.4 |  | 12 | 92.63 | 10.8 |  | 3.2 | 1.405 | 711.9 | 53 | 4.5 | 5.382 | 185.8 |  | 12 | 22.787 | 43.9
| 2.6 | 2.4 | 417 | 133 | 4 | 12.73 | 78.6 |  | 13 | 100.03 | 10 |  | 3.5 | 1.511 | 662 |  | 5 | 5.919 | 169 | 90 | 7.5 | 15.259 | 65.5
| 2.8 | 2.57 | 389.3 |  | 4.5 | 14.26 | 70.1 |  | 14 | 107.38 | 9.3 | 22 | 1.8 | 0.897 | 1115.2 |  | 5.5 | 6.443 | 155.2 |  | 8 | 16.178 | 61.8
| 3 | 2.74 | 365.3 |  | 5 | 15.78 | 63.4 |  | 15 | 114.68 | 8.7 |  | 2 | 0.986 | 1013.7 |  | 6 | 6.955 | 143.8 |  | 8.5 | 17.084 | 58.5
| 3.2 | 2.9 | 344.3 |  | 5.5 | 17.29 | 57.8 |  | 16 | 121.93 | 8.2 |  | 2.2 | 1.074 | 930.9 |  | 6.5 | 7.454 | 134.2 |  | 9 | 17.978 | 55.6
| 3.5 | 3.15 | 317.4 |  | 6 | 18.79 | 53.2 | 351 | 8 | 67.67 | 14.8 |  | 2.5 | 1.202 | 831.8 |  | 7 | 7.941 | 125.9 |  | 9.5 | 18.86 | 53
| 4 | 3.55 | 281.6 |  | 7 | 21.75 | 46 |  | 8.5 | 71.8 | 13.9 |  | 2.8 | 1.326 | 754.3 |  | 7.5 | 8.416 | 118.8 |  | 10 | 19.729 | 50.7
| 4.5 | 3.94 | 253.8 |  | 8 | 24.66 | 40.5 |  | 9 | 75.91 | 13.2 |  | 3 | 1.406 | 711.4 |  | 8 | 8.878 | 112.6 |  | 11 | 21.431 | 46.7
| 5 | 4.32 | 231.7 |  | 8.5 | 26.1 | 38.3 |  | 9.5 | 80.01 | 12.5 |  | 3.2 | 1.484 | 674 |  | 8.5 | 9.328 | 107.2 |  | 12 | 23.083 | 43.3
42 | 2.5 | 2.44 | 410.6 |  | 9 | 27.52 | 36.3 |  | 10 | 84.1 | 11.9 |  | 3.5 | 1.597 | 626.2 | 54 | 4.5 | 5.493 | 182 | 95 | 8.5 | 18.132 | 55.1
| 2.6 | 2.53 | 395.8 |  | 9.5 | 28.93 | 34.6 |  | 11 | 92.23 | 10.8 | 23 | 2 | 1.036 | 965.5 |  | 5 | 6.042 | 165.5 |  | 9 | 19.088 | 52.4
| 2.8 | 2.71 | 369.4 |  | 10 | 30.33 | 33 |  | 12 | 100.32 | 10 |  | 2.2 | 1.129 | 886.1 |  | 5.5 | 6.578 | 152 |  | 9.5 | 20.031 | 49.9
| 3 | 2.89 | 346.6 |  | 11 | 33.1 | 30.2 |  | 13 | 108.36 | 9.2 |  | 2.5 | 1.264 | 791.2 |  | 6 | 7.103 | 140.8 |  | 10 | 20.962 | 47.7
| 3.2 | 3.06 | 326.6 |  | 12 | 35.81 | 27.9 |  | 14 | 116.35 | 8.6 |  | 2.8 | 1.395 | 716.9 |  | 6.5 | 7.614 | 131.3 |  | 11 | 22.787 | 43.9
| 3.5 | 3.32 | 300.9 | 140 | 4.5 | 15.04 | 66.5 |  | 15 | 124.29 | 8 |  | 3 | 1.48 | 675.8 |  | 7 | 8.114 | 123.2 |  | 12 | 24.563 | 40.7
| 4 | 3.75 | 266.8 |  | 5 | 16.65 | 60.1 |  | 16 | 132.19 | 7.6 |  | 3.2 | 1.563 | 640 |  | 7.5 | 8.601 | 116.3 | 100 | 8.5 | 19.18 | 52.1
| 4.5 | 4.16 | 240.3 |  | 5.5 | 18.24 | 54.8 | 377 | 9 | 81.68 | 12.2 |  | 3.5 | 1.683 | 594.1 |  | 8 | 9.075 | 110.2 |  | 9 | 20.198 | 49.5
| 5 | 4.56 | 219.2 |  | 6 | 19.83 | 50.4 |  | 9.5 | 86.1 | 11.6 | 24 | 2 | 1.085 | 921.6 |  | 8.5 | 9.538 | 104.8 |  | 9.5 | 21.203 | 47.2
| 5.5 | 4.95 | 202 |  | 7 | 22.96 | 43.6 |  | 10 | 90.51 | 11 |  | 2.2 | 1.183 | 845.5 |  | 9 | 9.988 | 100.1 |  | 10 | 22.195 | 45.1
| 6 | 5.33 | 187.7 |  | 8 | 26.04 | 38.4 |  | 11 | 99.29 | 10.1 |  | 2.5 | 1.326 | 754.4 | 56 | 4.5 | 5.715 | 175 |  | 11 | 24.144 | 41.4
45 | 2.5 | 2.62 | 381.6 |  | 8.5 | 27.57 | 36.3 |  | 12 | 108.02 | 9.3 |  | 2.8 | 1.464 | 683.1 |  | 5 | 6.289 | 159 |  | 12 | 26.043 | 38.4
| 2.6 | 2.72 | 367.8 |  | 9 | 29.08 | 34.4 |  | 13 | 116.7 | 8.6 |  | 3 | 1.554 | 643.6 |  | 5.5 | 6.85 | 146 |  | 14 | 29.692 | 33.7
| 2.8 | 2.91 | 343.2 |  | 9.5 | 30.57 | 32.7 |  | 14 | 125.33 | 8 |  | 3.2 | 1.641 | 609.2 |  | 6 | 7.398 | 135.2 |  | 16 | 33.145 | 30.2
| 3 | 3.11 | 321.8 |  | 10 | 32.06 | 31.2 |  | 15 | 133.91 | 7.5 |  | 3.5 | 1.769 | 565.1 |  | 6.5 | 7.935 | 126 |  | 18 | 36.4 | 27.5
| 3.2 | 3.3 | 303.1 |  | 11 | 34.99 | 28.6 |  | 16 | 142.44 | 7 |  | 4 | 1.973 | 506.9 |  | 7 | 8.459 | 118.2 | 102 | 8.5 | 19.6 | 51
| 3.5 | 3.58 | 279.2 |  | 12 | 37.88 | 26.4 |  | 17 | 150.93 | 6.6 | 25 | 2.2 | 1.237 | 808.4 |  | 7.5 | 8.971 | 111.5 |  | 9 | 20.642 | 48.4
| 4 | 4.04 | 247.3 | 146 | 4.5 | 15.7 | 63.7 |  | 18 | 159.36 | 6.3 |  | 2.5 | 1.387 | 720.9 |  | 8 | 9.47 | 105.6 |  | 9.5 | 21.671 | 46.1
| 4.5 | 4.49 | 222.5 |  | 5 | 17.39 | 57.5 |  | 19 | 167.75 | 6 |  | 2.8 | 1.533 | 652.3 |  | 8.5 | 9.957 | 100.4 |  | 10 | 22.689 | 44.1
| 5 | 4.93 | 202.7 |  | 5.5 | 19.06 | 52.5 |  | 20 | 176.08 | 5.7 |  | 3 | 1.628 | 614.4 |  | 9 | 10.432 | 95.9 |  | 11 | 24.686 | 40.5
| 5.5 | 5.36 | 186.6 |  | 6 | 20.72 | 48.3 | 402 | 9 | 87.23 | 11.5 |  | 3.2 | 1.72 | 581.3 | 57 | 5 | 6.412 | 156 |  | 12 | 26.634 | 37.5
| 6 | 5.77 | 173.3 |  | 7 | 24 | 41.7 |  | 9.5 | 91.96 | 10.9 |  | 3.5 | 1.856 | 538.9 |  | 5.5 | 6.985 | 143.2 |  | 14 | 30.383 | 32.9
| 7 | 6.56 | 152.4 |  | 8 | 27.23 | 36.7 |  | 10 | 96.67 | 10.3 |  | 4 | 2.072 | 482.7 |  | 6 | 7.546 | 132.5 |  | 16 | 33.934 | 29.5
50 | 2.5 | 2.93 | 341.5 |  | 8.5 | 28.82 | 34.7 |  | 11 | 106.07 | 9.4 | 26 | 2.2 | 1.291 | 774.4 |  | 6.5 | 8.095 | 123.5 |  | 18 | 37.288 | 26.8
| 2.6 | 3.04 | 329 |  | 9 | 30.41 | 32.9 |  | 12 | 115.42 | 8.7 |  | 2.5 | 1.449 | 690.2 |  | 7 | 8.632 | 115.9 | 108 | 9 | 21.973 | 45.5
| 2.8 | 3.26 | 306.8 |  | 9.5 | 31.98 | 31.3 |  | 13 | 124.71 | 8 |  | 2.8 | 1.602 | 624.2 |  | 7.5 | 9.156 | 109.2 |  | 9.5 | 23.077 | 43.3
| 3 | 3.48 | 287.6 |  | 10 | 33.54 | 29.8 |  | 14 | 133.96 | 7.5 |  | 3 | 1.702 | 587.7 |  | 8 | 9.667 | 103.4 |  | 10 | 24.168 | 41.4
| 3.2 | 3.69 | 270.8 |  | 11 | 36.62 | 27.3 |  | 15 | 143.16 | 7 |  | 3.2 | 1.799 | 555.8 |  | 8.5 | 10.167 | 98.4 |  | 11 | 26.314 | 38
| 3.5 | 4.01 | 249.1 |  | 12 | 39.66 | 25.2 |  | 16 | 152.31 | 6.6 |  | 3.5 | 1.942 | 514.9 |  | 9 | 10.654 | 93.9 |  | 12 | 28.41 | 35.2
| 4 | 4.54 | 220.4 | 152 | 4.5 | 16.37 | 61.1 |  | 17 | 161.41 | 6.2 |  | 4 | 2.17 | 460.8 |  | 9.5 | 11.129 | 89.9 |  | 14 | 32.455 | 30.8
| 4.5 | 5.05 | 198 |  | 5 | 18.13 | 55.2 |  | 18 | 170.46 | 5.9 | 27 | 2.2 | 1.346 | 743.2 | 60 | 5 | 6.782 | 147.5 |  | 16 | 36.302 | 27.5
| 5 | 5.55 | 180.2 |  | 5.5 | 19.87 | 50.3 |  | 19 | 179.46 | 5.6 |  | 2.5 | 1.511 | 662 |  | 5.5 | 7.392 | 135.3 |  | 18 | 39.952 | 25
| 5.5 | 6.04 | 165.7 |  | 6 | 21.6 | 46.3 |  | 20 | 188.41 | 5.3 |  | 2.8 | 1.671 | 598.4 |  | 6 | 7.99 | 125.2 | 110 | 9 | 22.417 | 44.6
| 6 | 6.51 | 153.6 |  | 7 | 25.03 | 39.9 | 406 | 9 | 88.12 | 11.3 |  | 3 | 1.776 | 563.2 |  | 6.5 | 8.576 | 116.6 |  | 9.5 | 23.546 | 42.5
| 7 | 7.42 | 134.7 |  | 8 | 28.41 | 35.2 |  | 9.5 | 92.89 | 10.8 |  | 3.2 | 1.878 | 532.4 |  | 7 | 9.149 | 109.3 |  | 10 | 24.662 | 40.5
51* | 3 | 3.55 | 281.6 |  | 8.5 | 30.08 | 33.2 |  | 10 | 97.66 | 10.2 |  | 3.5 | 2.028 | 493 |  | 7.5 | 9.71 | 103 |  | 11 | 26.856 | 37.2
| 3.2 | 3.77 | 265.1 |  | 9 | 31.74 | 31.5 |  | 11 | 107.15 | 9.3 |  | 4 | 2.269 | 440.8 |  | 8 | 10.259 | 97.5 |  | 12 | 29.002 | 34.5
| 3.5 | 4.1 | 243.9 |  | 9.5 | 33.39 | 30 |  | 12 | 116.6 | 8.6 |  | 4.5 | 2.497 | 400.5 |  | 8.5 | 10.796 | 92.6 |  | 14 | 33.145 | 30.2
| 4 | 4.64 | 215.7 |  | 10 | 35.02 | 28.6 |  | 13 | 126 | 7.9 | 28 | 2.5 | 1.572 | 636.1 |  | 9 | 11.32 | 88.3 |  | 16 | 37.091 | 27
| 4.5 | 5.16 | 193.8 |  | 11 | 38.25 | 26.1 |  | 14 | 135.34 | 7.4 |  | 2.8 | 1.74 | 574.7 |  | 9.5 | 11.831 | 84.5 |  | 18 | 40.839 | 24.5
| 5 | 5.67 | 176.3 |  | 12 | 41.43 | 24.1 |  | 15 | 144.64 | 6.9 |  | 3 | 1.85 | 540.7 | 63 | 5.5 | 7.799 | 128.2 | 120 | 10 | 27.128 | 36.9
| 5.5 | 6.17 | 162 | 159 | 4.5 | 17.15 | 58.3 |  | 16 | 153.89 | 6.5 |  | 3.2 | 1.957 | 511 |  | 6 | 8.434 | 118.6 |  | 11 | 29.569 | 33.8
| 6 | 6.66 | 150.2 |  | 5 | 18.99 | 52.7 |  | 17 | 163.09 | 6.1 |  | 3.5 | 2.115 | 472.9 |  | 6.5 | 9.057 | 110.4 |  | 12 | 31.961 | 31.3
| 7 | 7.6 | 131.7 |  | 5.5 | 20.82 | 48 |  | 18 | 172.24 | 5.8 |  | 4 | 2.368 | 422.4 |  | 7 | 9.667 | 103.4 |  | 14 | 36.598 | 27.3
54 | 3 | 3.77 | 265 |  | 6 | 22.64 | 44.2 |  | 19 | 181.34 | 5.5 |  | 4.5 | 2.608 | 383.4 |  | 7.5 | 10.265 | 97.4 |  | 16 | 41.037 | 24.4
| 3.2 | 4.01 | 249.4 |  | 7 | 26.24 | 38.1 |  | 20 | 190.39 | 5.3 | 30 | 2.5 | 1.695 | 589.8 |  | 8 | 10.851 | 92.2 |  | 18 | 45.279 | 22.1
| 3.5 | 4.36 | 229.4 |  | 8 | 29.79 | 33.6 | 426 | 9 | 92.55 | 10.8 |  | 2.8 | 1.878 | 532.4 |  | 8.5 | 11.424 | 87.5 | 130 | 10 | 29.594 | 33.8
| 4 | 4.93 | 202.7 |  | 8.5 | 31.55 | 31.7 |  | 9.5 | 97.58 | 10.2 |  | 3 | 1.998 | 500.6 |  | 9 | 11.985 | 83.4 |  | 11 | 32.282 | 31
| 4.5 | 5.49 | 182 |  | 9 | 33.29 | 30 |  | 10 | 102.59 | 9.7 |  | 3.2 | 2.115 | 472.8 |  | 9.5 | 12.534 | 79.8 |  | 12 | 34.921 | 28.6
| 5 | 6.04 | 165.5 |  | 9.5 | 35.03 | 28.6 |  | 11 | 112.58 | 8.9 |  | 3.5 | 2.287 | 437.2 | 65 | 5.5 | 8.07 | 123.9 |  | 14 | 40.05 | 25
| 5.5 | 6.58 | 152 |  | 10 | 36.75 | 27.2 |  | 12 | 122.52 | 8.2 |  | 4 | 2.565 | 389.9 |  | 6 | 8.73 | 114.5 |  | 16 | 44.983 | 22.2
| 6 | 7.1 | 140.8 |  | 11 | 40.15 | 24.9 |  | 13 | 132.41 | 7.6 |  | 4.5 | 2.83 | 353.4 |  | 6.5 | 9.378 | 106.6 |  | 18 | 49.718 | 20.1
| 7 | 8.11 | 123.2 |  | 12 | 43.5 | 23 |  | 14 | 142.25 | 7 |  | 5 | 3.083 | 324.4 |  | 7 | 10.013 | 99.9 |  | 20 | 54.255 | 18.4
57 | 3 | 4 | 250.3 |  | 13 | 46.81 | 21.4 |  | 15 | 152.04 | 6.6 | 32 | 2.8 | 2.016 | 496 |  | 7.5 | 10.635 | 94 | 140 | 12 | 37.88 | 26.4
| 3.2 | 4.25 | 235.5 |  | 14 | 50.06 | 20 |  | 16 | 161.78 | 6.2 |  | 3 | 2.146 | 466.1 |  | 8 | 11.246 | 88.9 |  | 14 | 43.503 | 23
| 3.5 | 4.62 | 216.6 | 168 | 5 | 20.1 | 49.8 |  | 17 | 171.47 | 5.8 |  | 3.2 | 2.273 | 440 |  | 8.5 | 11.844 | 84.4 |  | 16 | 48.928 | 20.4
| 4 | 5.23 | 191.3 |  | 5.5 | 22.04 | 45.4 |  | 18 | 181.11 | 5.5 |  | 3.5 | 2.46 | 406.5 |  | 9 | 12.429 | 80.5 |  | 18 | 54.157 | 18.5
| 4.5 | 5.83 | 171.6 |  | 6 | 23.97 | 41.7 |  | 19 | 190.71 | 5.2 |  | 4 | 2.762 | 362 |  | 9.5 | 13.003 | 76.9 |  | 20 | 59.188 | 16.9
| 5 | 6.41 | 156 |  | 7 | 27.79 | 36 |  | 20 | 200.25 | 5 |  | 4.5 | 3.052 | 327.7 |  | 10 | 13.564 | 73.7 | 150 | 14 | 46.956 | 21.3
| 5.5 | 6.99 | 143.2 |  | 8 | 31.57 | 31.7 | 450 | 9 | 97.88 | 10.2 |  | 5 | 3.329 | 300.4 | 68 | 5.5 | 8.477 | 118 |  | 16 | 52.874 | 18.9
| 6 | 7.55 | 132.5 |  | 8.5 | 33.43 | 29.9 |  | 9.5 | 103.2 | 9.7 | 34 | 2.8 | 2.154 | 464.2 |  | 6 | 9.174 | 109 |  | 18 | 58.596 | 17.1
| 7 | 8.63 | 115.9 |  | 9 | 35.29 | 28.3 |  | 10 | 108.51 | 9.2 |  | 3 | 2.294 | 436 |  | 6.5 | 9.858 | 101.4 |  | 20 | 64.12 | 15.6
| 8 | 9.67 | 103.4 |  | 9.5 | 37.13 | 26.9 |  | 11 | 119.09 | 8.4 |  | 3.2 | 2.431 | 411.4 |  | 7 | 10.53 | 95 |  | 22 | 69.447 | 14.4
73 | 3 | 5.18 | 193.1 |  | 10 | 38.97 | 25.7 |  | 12 | 129.62 | 7.7 |  | 3.5 | 2.633 | 379.9 |  | 7.5 | 11.19 | 89.4 | 160 | 14 | 50.408 | 19.8
| 3.2 | 5.51 | 181.5 |  | 11 | 42.59 | 23.5 |  | 13 | 140.1 | 7.1 |  | 4 | 2.959 | 337.9 |  | 8 | 11.838 | 84.5 |  | 16 | 56.82 | 17.6
| 3.5 | 6 | 166.7 |  | 12 | 46.17 | 21.7 |  | 14 | 150.53 | 6.6 |  | 4.5 | 3.274 | 305.5 |  | 8.5 | 12.473 | 80.2 |  | 18 | 63.035 | 15.9
| 4 | 6.81 | 146.9 |  | 13 | 49.69 | 20.1 |  | 15 | 160.92 | 6.2 |  | 5 | 3.576 | 279.6 |  | 9 | 13.095 | 76.4 |  | 20 | 69.052 | 14.5
| 4.5 | 7.6 | 131.5 |  | 14 | 53.17 | 18.8 |  | 16 | 171.25 | 5.8 |  | 5.5 | 3.866 | 258.7 |  | 9.5 | 13.706 | 73 |  | 22 | 74.872 | 13.4
| 5 | 8.38 | 119.3 |  | 15 | 56.6 | 17.7 |  | 17 | 181.53 | 5.5 | 35 | 3 | 2.368 | 422.4 |  | 10 | 14.304 | 69.9 | 170 | 14 | 53.861 | 18.6
| 5.5 | 9.16 | 109.2 | 180 | 5 | 21.58 | 46.3 |  | 18 | 191.77 | 5.2 |  | 3.2 | 2.51 | 398.5 |  | 11 | 15.463 | 64.7 |  | 16 | 60.766 | 16.5
| 6 | 9.91 | 100.9 |  | 5.5 | 23.67 | 42.2 |  | 20 | 212.09 | 4.7 |  | 3.5 | 2.719 | 367.8 | 70 | 6 | 9.47 | 105.6 |  | 18 | 67.474 | 14.8
| 7 | 11.39 | 87.8 |  | 6 | 25.75 | 38.8 | 465 | 9 | 101.21 | 9.9 |  | 4 | 3.058 | 327 |  | 6.5 | 10.179 | 98.2 |  | 20 | 73.985 | 13.5
| 8 | 12.82 | 78 |  | 7 | 29.87 | 33.5 |  | 9.5 | 106.72 | 9.4 |  | 4.5 | 3.385 | 295.4 |  | 7 | 10.876 | 91.9 |  | 22 | 80.298 | 12.5
76 | 3 | 5.4 | 185.2 |  | 8 | 33.93 | 29.5 |  | 10 | 112.21 | 8.9 |  | 5 | 3.699 | 270.3 |  | 7.5 | 11.56 | 86.5 |  | 24 | 86.414 | 11.6
| 3.2 | 5.75 | 174.1 |  | 8.5 | 35.95 | 27.8 |  | 11 | 123.16 | 8.1 |  | 5.5 | 4.001 | 249.9 |  | 8 | 12.232 | 81.8 | 180 | 18 | 71.913 | 13.9
| 3.5 | 6.26 | 159.8 |  | 9 | 37.95 | 26.3 |  | 12 | 134.06 | 7.5 | [5 empty] | 8.5 | 12.892 | 77.6 |  | 20 | 78.917 | 12.7
| 4 | 7.1 | 140.8 |  | 9.5 | 39.95 | 25 |  | 13 | 144.91 | 6.9 | [5 empty] | 9 | 13.539 | 73.9 |  | 22 | 85.723 | 11.7
| 4.5 | 7.93 | 126 |  | 10 | 41.92 | 23.9 |  | 14 | 155.71 | 6.4 | [5 empty] | 9.5 | 14.174 | 70.6 |  | 24 | 92.333 | 10.8
| 5 | 8.75 | 114.2 |  | 11 | 45.85 | 21.8 |  | 15 | 166.47 | 6 | [5 empty] | 10 | 14.797 | 67.6 | 190 | 18 | 76.352 | 13.1
| 5.5 | 9.56 | 104.6 |  | 12 | 49.72 | 20.1 |  | 20 | 219.49 | 4.6 | [5 empty] | 11 | 16.005 | 62.5 |  | 20 | 83.849 | 11.9
| 6 | 10.36 | 96.5 |  | 13 | 53.54 | 18.7 | 480 | 9 | 104.54 | 9.6 | [9 empty] | 22 | 91.149 | 11
| 7 | 11.91 | 84 |  | 14 | 57.31 | 17.4 |  | 9.5 | 110.23 | 9.1 | [9 empty] | 24 | 98.251 | 10.2
| 8 | 13.42 | 74.5 |  | 15 | 61.04 | 16.4 |  | 10 | 115.91 | 8.6 | [8 empty] | 200 | 20 | 88.781 | 11.3
89 | 3.5 | 7.38 | 135.5 | 194 | 5 | 23.31 | 42.9 |  | 11 | 127.23 | 7.9 | [9 empty] | 22 | 96.574 | 10.4
| 4 | 8.38 | 119.3 |  | 5.5 | 25.57 | 39.1 |  | 12 | 138.5 | 7.2 | [9 empty] | 24 | 104.17 | 9.6
| 4.5 | 9.38 | 106.6 |  | 6 | 27.82 | 35.9 |  | 13 | 149.72 | 6.7 | [8 empty] | 210 | 20 | 93.714 | 10.7
| 5 | 10.36 | 96.5 |  | 7 | 32.28 | 31 |  | 14 | 160.89 | 6.2 | [9 empty] | 22 | 102 | 9.8
| 5.5 | 11.33 | 88.3 |  | 8 | 36.7 | 27.3 |  | 15 | 172.01 | 5.8 | [9 empty] | 24 | 110.089 | 9.1
| 6 | 12.28 | 81.4 |  | 8.5 | 38.89 | 25.7 |  | 25 | 280.52 | 3.6 | [8 empty] | 220 | 20 | 98.646 | 10.1
| 7 | 14.16 | 70.6 |  | 9 | 41.06 | 24.4 | 500 | 9 | 108.98 | 9.2 | [9 empty] | 22 | 107.426 | 9.3
| 8 | 15.98 | 62.6 |  | 9.5 | 43.23 | 23.1 |  | 9.5 | 114.92 | 8.7 | [9 empty] | 24 | 116.008 | 8.6
| 8.5 | 16.87 | 59.3 |  | 10 | 45.38 | 22 |  | 10 | 120.84 | 8.3 | [8 empty] | 240 | 20 | 108.511 | 9.2
| 9 | 17.76 | 56.3 |  | 11 | 49.64 | 20.1 |  | 11 | 132.65 | 7.5 | [9 empty] | 22 | 118.277 | 8.5
| 9.5 | 18.63 | 53.7 |  | 12 | 53.86 | 18.6 |  | 12 | 144.42 | 6.9 | [9 empty] | 24 | 127.845 | 7.8
| 10 | 19.48 | 51.3 |  | 13 | 58.03 | 17.2 |  | 13 | 156.13 | 6.4 | [8 empty] | 250 | 22 | 123.702 | 8.1
[5 empty] | 14 | 62.15 | 16.1 |  | 14 | 167.8 | 6 | [9 empty] | 24 | 133.764 | 7.5
[5 empty] | 15 | 66.22 | 15.1 |  | 15 | 179.41 | 5.6
[9 empty] | 25 | 292.86 | 3.4
[8 empty] | 530 | 9 | 115.64 | 8.6
[9 empty] | 9.5 | 121.94 | 8.2
[9 empty] | 10 | 128.24 | 7.8
[9 empty] | 11 | 140.79 | 7.1
[9 empty] | 12 | 153.3 | 6.5
[9 empty] | 13 | 165.75 | 6
[9 empty] | 14 | 178.15 | 5.6
[9 empty] | 15 | 190.51 | 5.2
[9 empty] | 25 | 311.35 | 3.2
[8 empty] | 550 | 9 | 120.08 | 8.3
[9 empty] | 9.5 | 126.63 | 7.9
[9 empty] | 10 | 133.17 | 7.5
[9 empty] | 11 | 146.22 | 6.8
[9 empty] | 12 | 159.21 | 6.3
[9 empty] | 13 | 172.16 | 5.8
[9 empty] | 14 | 185.06 | 5.4
[9 empty] | 15 | 197.91 | 5.1
[9 empty] | 25 | 323.68 | 3.1